## Sheet1
韶关市2024年塑料袋及农用薄膜质量监督抽查结果汇总
序号 | 检验类别 | 抽样/委托单编号 | 报告编号 | 受检企业 | 生产厂家 | 行政区划 | 产品名称 | 规格型号 | 所用标准 | 抽样/委托日期 | 报告交接日期 | 判定结果 | 不合格项目 | 小类名称 | 备注
1 | 市流通产品质量监督抽查 | SGG2400210 | WL20240148 | 南雄市粤客隆商贸有限公司 | 丰城市鸿运包装耗材有限公司 | 南雄市 | 非食品直接接触用塑料购物袋 | 490×（300+120）mm ×0.025mm 承重：4kg | GB/T 21661-2020 | 20241107 | 20241121 | 不合格 | 落镖冲击、宽度偏差、环保要求 | 塑料购物袋 | 流通环节
2 | 市流通产品质量监督抽查 | SGG2400324 | WL20240085 | 曲江区好想来食品经营店（个体工商户） | 安徽福桥塑业有限公司 | 曲江区 | 非食品直接接触用塑料购物袋 | 350×（230+100）×0.027mm 承重：2kg | GB/T 21661-2020 | 20241022 | 20241126 | 不合格 | 环保要求 | 塑料购物袋 | 流通环节
3 | 市流通产品质量监督抽查 | SGG2400319 | WL20240081 | 广东爱心大药房连锁有限公司新丰东门分店 | 广州市良彩塑料制品有限公司 | 新丰县 | 塑料购物袋 | 385×（200+130）×0.025mm 2.5kg | GB/T 21661-2020 | 20241021 | 20241126 | 不合格 | 环保要求 | 塑料购物袋 | 流通环节
4 | 市流通产品质量监督抽查 | SGG2400343 | WL20240086 | 乐昌市农康农资经营部 | 广东省中山市东凤镇天德塑料厂 | 乐昌市 | 聚乙烯农用薄膜 | 1300mm×0.01mm | GB 13735-2017 | 20241022 | 20241106 | 不合格 | 横向拉伸负荷、纵向断裂标称应变、标志。 | 农用薄膜 | 流通环节
5 | 市流通产品质量监督抽查 | SGG2400317 | WL20240079 | 新丰县洋洋鲜生超市 | 永信纸塑制品（广州）股份有限公司 | 新丰县 | 塑料购物袋 | 510×（300+150）×0.030mm 承重：3kg | GB/T 21661-2020 | 20241021 | 20241106 | 合格 |  | 塑料购物袋 | 流通环节
6 | 市流通产品质量监督抽查 | SGG2400318 | WL20240080 | 新丰县古茗茶饮店 | 金冠（龙海）塑料包装有限公司 | 新丰县 | 非食品接触用塑料购物袋 | （330+40）×220×0.050mm 承重：2kg | GB/T 21661-2020 | 20241021 | 20241106 | 合格 |  | 塑料购物袋 | 流通环节
7 | 市流通产品质量监督抽查 | SGG2400322 | WL20240083 | 广东益丰乡亲大药房连锁有限公司曲江阳岗南路分店 | 湖南利华新材料有限公司 | 曲江区 | 非食品直接接触用生物降解塑料购物袋 | 350×（200+45×2）×0.025mm 承重：1.5kg | GB/T 38082-2019 | 20241022 | 20241106 | 合格 |  | 塑料购物袋 | 流通环节
8 | 市流通产品质量监督抽查 | SGG2400323 | WL20240084 | 韶关市大参林药店有限公司曲江沿堤三路分店 | 惠州俊儿塑料科技有限公司 | 曲江区 | 非食品直接接触用生物降解塑料购物袋 | 280×（150+50×2）×0.025mm 承重：1kg | GB/T 38082-2019 | 20241022 | 20241106 | 合格 |  | 塑料购物袋 | 流通环节
9 | 市流通产品质量监督抽查 | SGG2400341 | WL20240087 | 乐昌市益丰惠农业发展有限公司 | 莒南乡村季风塑料厂 | 乐昌市 | 聚乙烯吹塑农用地面覆盖薄膜 | 1300mm×0.010mm II类 | GB 13735-2017 | 20241022 | 20241106 | 合格 |  | 农用薄膜 | 流通环节
10 | 市流通产品质量监督抽查 | SGG2400342 | WL20240088 | 乐昌市益丰惠农业发展有限公司 | 莒南县涛宇塑料制品有限公司 | 乐昌市 | 聚乙烯吹塑农用地面覆盖薄膜 | 800mm×0.010mm II类 | GB 13735-2017 | 20241022 | 20241106 | 合格 |  | 农用薄膜 | 流通环节
11 | 市流通产品质量监督抽查 | SGG2400211 | WL20240149 | 南雄市雄州街道俊豪饮品店（个体工商户） | 深圳市永年环保科技有限公司 | 南雄市 | 非食品直接接触用生物降解塑料购物袋 | 340×（120+350×2）×0.025mm 承重：1kg | GB/T 38082-2019 | 20241107 | 20241121 | 合格 |  | 塑料购物袋 | 流通环节
12 | 市专项监督抽查 | WL20240009 | SGG2400182 | 南雄市金叶包装材料有限公司 | 南雄市金叶包装材料有限公司 | 南雄市 | 塑料购物袋 | 620mm×（350mm+160mm）×0.050mm 承重：6kg | GB/T 21661-2020 | 20240708 | 20240725 | 合格 |  | 塑料购物袋 | 生产环节
13 | 市专项监督抽查 | WL20240072 | SGG2400288 | 翁源县雄达农用地膜厂 | 翁源县雄达农用地膜厂 | 翁源县 | 聚乙烯吹塑农用地面覆盖薄膜 | 宽度：100cm 厚度：0.015mm±0.001mm II类膜 银黑色地膜 | GB 13735-2017 | 20241014 | 20241108 | 合格 |  | 农用薄膜 | 生产环节
14 | 市专项监督抽查 | WL20240073 | SGG2400310 | 南雄市金叶包装材料有限公司 | 南雄市金叶包装材料有限公司 | 南雄市 | 聚乙烯吹塑配色膜 | Ⅱ类（900×0.01）mm 1000m/捆 | GB 13735-2017 | 20241014 | 20241108 | 合格 |  | 农用薄膜 | 生产环节