## 一种超低温锂离子电池电解液研究开发与产业化应用成果登记公示信息
成果名称： | 一种超低温锂离子电池电解液研究开发与产业化应用
登记日期： | 2025-07-04
完成单位： | 新源芯安科技（韶关）有限公司
完成人员： | 杨正求,闫铭,张怀勇,刘凯,耿学文,方险峰,黑俊,彭德锋,伍辉,曹恒,沈一飞
研究起止日期： | 2023-09-01至2024-06-30
主要应用行业： | 制造业
高新技术领域： | 新材料
评价单位： | 广东省电子信息行业协会
评价日期： | 2024-12-06
成果简介： | 一、前景： 随着“双碳”目标的提出和推进，新能源汽车的研发应用成为各国产业发展的战略方向。电解液作为生产锂离子电池的重要组成部分，对锂离子电池能量密度、循环稳定性、安全性等性能指标有较为直接的影响。近年来，随着全球范围内汽车电动化的深度推进及储能市场的快速兴起，锂离子电池产业已步入行业发展的“快车道”，并带动电解液需求快速增长。根据中国汽车工业协会公布的数据，2023年，全球新能源汽车销量达1465.3万辆，其中我国新能源汽车销量逾900万辆。同时，在能源转型及“双碳”目标驱动下，全球电化学储能发展进程加快，包括电力系统储能、基站储能和家庭储能在内的众多应用场景对储能电池的需求也逐步增加。电解液作为锂离子电池重要的组成部分，其主要作用是提供锂离子在电池正负极间的传输环境，为锂离子电池获得高电压、长循环寿命、高能量密度提供重要保障。当前，我国电解液市场呈现薄利润、强竞争等特征，同时，随着固态电池、钠离子电池等新型电池的产业化应用传统电解液生产商将面临技术革新带来的成本、产品等挑战。 二、简要技术说明: 电解液是锂离子电池的重要原材料，它同正极、负极、隔膜一起组成了锂电池的基本结构，其主要成分包括溶剂、添加剂和溶质。锂电池放电时，由于正负极电势差，电子由负极出发通过外接电路到达正极形成电流。同时在电解液的溶液环境下，+1价的锂离子从负极出发通过隔膜到达正极完成循环。充电过程即为逆过程，在充放电循环中，电解液的本质作用就是稳定传导锂离子:传导是电解液的本质特征稳定是电解液的性能要求。 1、溶剂选择原理:超低温锂离子电池电解液的溶剂选择至关重要。环状碳酸酯结构紧密、作用力大，具有较高的熔点和黏度，但环状结构带来的大极性使其往往具有很大的介电常数。低温电解液体系大都以EC为基，再混合低熔点的小分子溶剂。强度上考虑，溶剂要保证软包电芯在使用过程中不会胀气，方形铝壳不易涨肚。链状碳酸酯普遍沸点低，意味着饱和蒸气压比较高，特别是温度较高时更容易产气。其中DMC沸点最低，更容易挥发产气，故而软包电芯设计中一般都会控制比例，EMC次之，最好比例也尽量下调。方形铝壳有一定强度，故而一般只需考虑减少 DMC，EMC和 DEC 比例可以不必减少。但链状碳酸酯类低温性能优良，软包溶剂选取上也要保持适当比例。圆柱电池强度最高，一般不会在蒸气压上考虑太多。但考虑到圆柱电池属于紧密卷绕结构，材料结构紧凑，电解液不易浸润和流动，一般会相对减少高粘度EC的比例。 2、锂盐组成作用:锂盐在超低温锂离子电池电解液中起着关键作用。锂盐是电解液中锂离子的提供者，不同的锂盐对电解液性能有着不同的影响。本项目使用 LiPF,不仅能够提高溶液的离子导电率，还能降低Li+在溶液中的扩散距离。 3、添加剂关键作用:超低温锂离子电池电解液添加剂具有关键作用。碳酸亚乙烯酯(VC)作为锂离子电池电解液添加剂，可以提高电解液的高低温性能，提升电池的比容量与循环寿命，还具有过充保护效果，且与正极兼容性好无负作用，是锂离子电池电解液添加剂中效果最为理想的产品之一。添加量一般为0.5%-3%。此外，还有其他常见的电解液添加剂。环状碳酸酯类添加剂，如氟代碳酸乙烯酯(FEC)形成SEI膜的性能较好，既能形成紧密结构层又不增加阻抗，能够有效阻止电解液进一步分解，提高电解液的低温性能。双氟代碳酸乙烯酯(DFEC)少量添加就可以改变电解液的循环性能，低温性能，而且还具有良好的阻燃效果，能显著提高电解液的闪点。有机硫酸酯类添加剂，主要代表是硫酸乙烯酯(DTD)，能够抑制电池初始容量的下降，增大初始放电容量，减少高温放置后的电池膨胀，提高电池的充放电性能及循环次数。磺酸酯类添加剂，以1，3丙烯磺酸内酯(PST)为例，添加到电解液后，可以改善电池性能。 三、主要技术性能指标 1、-40℃下，电解液电导率>2mS/cm;电解液粘度<20mPa·s; 2、锂电池低温放电容量保持在常温放电容量80%以上: 3、1C充电条件下能量密度:-40℃下不低于150Wh/kg; 4、功率密度:不低于 3000W/kg; 5、电池内阻增长:-40℃ 1C循环1000圈，内阻增长<20%; 6、常温循环充电恒流充入比:>75%; 7、电池产气量:-40℃下电池循环 1000圈，无明显产气。