## 新型EC-600酒石酸钾钠化学镀厚铜液的开发与应用成果登记公示
成果名称： | 新型EC-600酒石酸钾钠化学镀厚铜液的开发与应用
登记日期： | 2025-02-26
完成单位： | 广东硕成科技股份有限公司,广东利尔化学有限公司
完成人员： | 孙宇曦,何念,杜柳嶙,连纯燕,冯朝辉,肖卫生,陈小凯
研究起止日期： | 2022-01-01至2023-12-31
主要应用行业： | 制造业
高新技术领域： | 电子信息
评价单位： | 广东省电子信息行业协会
评价日期： | 2024-12-25
成果简介： | ①课题来源与背景 本课题的研究背景基于印刷电路板（PCB）产业的发展需求。PCB作为电子系统产品之母，在电子工业中占据核心地位。随着信息技术产业的快速发展，对电子元器件及其材料的要求日益提高，特别是在高端技术领域，中国与国际先进水平存在差距。在此背景下，本项目聚焦于PCB上游产业中的电子化学品，特别是厚铜产品，旨在通过技术创新提升国内化工新材料产业，支撑电子信息产业链的高端化发展。 本项目总体思路旨在开发一种新型的酒石酸钾钠为络合剂的化学镀厚铜液，在进一步提高沉铜速率和沉积厚度的前提下又同时解决传统工艺必须使用EDTA的难题，减少后续废水废液处理成本，降低环保压力，获得具有自主知识产权的新型化学沉厚铜技术，项目成果将应用于各种PCB 板的制造过程中。 ②技术原理及性能指标 项目产品采用含氮多元的杂环化合物，通过改良稳定剂的组成，加入硫鸟嘌呤、二巯基嘌呤、L-高半胱氨酸、L-半胱氨酸、硫代苹果酸等化合物，能够有效地提高沉积铜层结晶的致密性，使制备得到的镀层表面与基板之间的致密性更加均匀，且沉积均匀，背光良好，镀液不易析出微粒铜，镀液的使用寿命较长。在半胱氨酸化合物保持镀液高活性的同时，对浸出钯的耐受能力进一步增强，减少活化时孔内壁暴露时钯的浸出，防止向镀液铜游离或扩散，有效地抑制了铜离子在非沉积条件下大量析出铜粉,从而避免了铜粉在槽壁上的沉积,镀液分解时间延长 2-6小时，并确保电路板的质量。 项目产品可适应不同的制程和基材，基于本产品沉铜制程的mSAP板材的圆弧率约17%左右，在精细线路制作中能保持较好的连续性和申性能，反映产品在mSAP 工艺下形成的电路线条边缘或结构的平滑程度可匹配常规PCB制程和高端HDI(高密度互连)板制程，同时兼容mSAP(改良半加成工艺)和SAP(半加成工艺)制程，其应用范围广，具有强大的灵活性和通用性。该产品能够实现对多种制程的有效适配，极大地降低了企业在不同制程转换时的成本投入和技术门槛，从而有效减轻成本压力。 项目产品使用易降解的酒石酸钾钠作为络合剂，能适用于与某些金属离子(如铜、铁、铅、铬等)形成稳定络合物，在碱性条件下能有效消除这些金属离子的干扰，使得产生的废液毒性较低，可直接在水槽进行处理，而 EDTA化学废液中含有大量铁、铜离子和氨等，需要采用以化学氧化作为预处理，再进行膜处理的废水处理方法，去除重金属和回收大部分EDTA后的废水进入膜膜处理系统，膜处理系统出水CODCr100mg/，达到排放标准。 性能指标如下： 1、沉铜速率：沉铜速率稳定在1-1.5μm/30min； 2、背光等级：沉铜覆盖率达≥90%，维持在9级以上； 3、SEM测试：观察铜层结晶致密，无柱状结晶； 4、热应力测试：经288℃、10秒、5次热应力测试，孔壁无分离现象，板间无分层、无空洞和气泡； 5、槽液稳定性：槽液沉铜性能稳定，倒槽周期为7天左右，槽体结铜少。 ③技术的创造性与先进性 本项目的技术创造性和先进性体现在化学厚铜配方的创新、产品的广泛适用性以及处理废液成本低等方面。采用多组分含S、N杂环化合物的复配，提高了沉积铜层结晶的致密性，延长了镀液的使用寿命。产品可适应不同的制程和基材，具有强大的灵活性和通用性。此外，使用易降解的酒石酸钾钠作为络合剂，降低了废液处理的难度和成本，符合绿色生产和可持续发展的要求。 ④技术的成熟程度，适用范围和安全性 本项目技术已达到成熟阶段，产品已稳定供应客户，并在多个领域得到应用。适用范围广泛，包括电子产业、新能源产业以及工业控制与仪器仪表等。安全性方面，产品使用易降解的酒石酸钾钠作为络合剂，降低了废液处理的毒性，可直接在水槽进行处理，减少了对环境的影响，显示出良好的环境兼容性。 ⑤应用情况及存在的问题 项目产品已在多个领域得到应用，实现了显著的经济效益和社会效益。例如，通过技术革新，应用在载板mSAP制程和高阶SAP制程领域，缩短了制程时间，降低了生产成本，并且工艺更简便，产生的废水更少，更加环保。然而，存在的问题包括原材料价格的波动可能给药水生产商和PCB生产商带来成本压力，以及高端PCB产品专用化学品领域国内企业技术水平与国际先进水平之间的差距。未来改进方向包括探索新材料和技术、提升自动化水平、优化工艺设备，以及进一步深入研究PCB专用电子化学品的配方设计和调整，以适应不断增加的高端PCB材料种类和型号，满足新的技术需求。