## 高解析度、耐电镀型PCB用干膜光刻胶技术开发与应用成果登记公示
成果名称： | 高解析度、耐电镀型PCB用干膜光刻胶技术开发与应用
登记日期： | 2025-02-20
完成单位： | 广东明宇新材料有限公司
完成人员： | 高付有,朱兆俭,赵骞,杨勇,许高玮,刘志远,叶育山
研究起止日期： | 2022-09-01至2024-08-31
主要应用行业： | 制造业
高新技术领域： | 电子信息
评价单位： | 韶关市产学研科普研学促进会
评价日期： | 2024-12-03
成果简介： | 一、应用领域和技术原理 （一）应用领域 PCB作为“电子系统产品之母”，主要功能是使电子零组件形成预定电路连接。高端PCB产品集成电路（IC）载板是导通IC芯片和常规PCB板的关键材料，广泛应用于多个领域，其品质影响电子产品可靠性和系统产品整体竞争力。 近年来电子产品需求旺，对IC载板需求大，但我国IC载板板块营业总收入占全球市场比例不到4%，严重依赖进口。目前高可靠性封装基板用防焊油墨配方技术主要在国外企业手中。 我国封装基板厂主要靠进口防焊油墨制造，但随着中国大陆封装技术崛起，国内PCB龙头企业掌握核心技术和配套设施，为IC载板防焊材料开发应用提供基础。 推进IC载板专用防焊干膜国产化替代，对突破美日“卡脖子”技术、提升我省集成电路等产业自主化发展程度、支撑战略性产业集群发展有重要意义。 （二）技术原理 干膜光刻胶的核心技术在于其光致抗蚀剂膜的合成和应用。光致抗蚀剂膜是感光干膜的重要组成部分，其主要成分为光刻用感光材料。通过光引发剂引发光聚合反应，形成三维立体结构，使涂层具备特定的感光和耐电镀腐蚀功能。 二、主要技术性能指标 分辨率：25±5μm； 线凹凸：≤0.197mil（≤5.0μm） 附着力：≤50μm 掩孔：Ф7.0mm 感光度（曝光能量）：35-75mj/cm2 感光度（曝光格数）：ST：6-8（21ST） 褪膜时间（秒）：45 耐电镀性：无渗镀 三、成果的创造性、先进性 （一）创新碱溶性树脂配方 光刻胶主要由树脂、光引发剂、溶剂、单体和其它助剂组成，其中光刻胶树脂是粘合剂，赋予光刻胶机械和化学性质。国内生产高解析度光刻胶，光刻胶树脂全依赖进口，树脂配方受国外专利保护。现成功研发两款碱溶性树脂：树脂A（高解析度）和树脂B（耐电镀）。 树脂A由甲基丙烯酸甲酯、甲基丙烯酸、羟乙基丙烯酸酯等组成；树脂B由苯乙烯、甲基丙烯酸、二乙烯基苯等组成。这一自主研发是打破国外技术垄断的第一步。利用自主研发的树脂A和B，通过配方配比控制交联，解决了树脂在曝光区域被溶解的问题，提升曝光膜质量，分辨率达25±5μm。 （二）自主研发可控的MY25干膜光刻胶配方 国内首创自主研发树脂配方，自主可控的MY25干膜光刻胶配方： 树脂A∶树脂B∶其它为30∶60∶10。在引发剂用量为0.1～0.2％，反应温度70～75℃条件下，制得的树脂所形成MY25干膜光刻胶分辨率达到25±5μm，耐电镀性能良好。 实际完成情况为分辨率20.246~27.993μm，追赶对标国际水平10±5μm；蚀刻褪锡后，线条凸起不超过3μm，远超国内线条凸起不超过5μm水平；满足了高端PCB制造的精细线路要求。填补了国内在高端干膜光刻胶领域的技术空白，打破了国外技术垄断。 （三）创新低温固化涂布工艺 在涂布工艺上，提高固化比，在固含量不变时将树脂总量降至47%，增加固化剂用量至0.8～1.5%，使反应速度加快一倍。通过降低树脂总量和增加固化剂用量，加快交联固化反应，提高生产效率。提高低沸点醇类溶剂用量至40%，加快表干速度，促进固化。其改变涂布液挥发特性，加快溶剂挥发，促进交联反应，进一步提高生产效率。由此实现工艺固化温度由80～150℃降至60～110℃，降低了能耗和生产成本，减少高温对涂层性能的不良影响。 四、同类技术的对比分析 在全球光刻胶市场中，MY25干膜光刻胶具有性能和成本效益优势。 分辨率方面，MY25精度为25±5微米，虽逊于国际标杆产品的10±2微米，但优于国内同行的50±10微米。 感光度方面，MY25范围为35-75mj/cm²，优于国内同行产品的50-100mj/cm²，但较国际标杆产品的10-65mj/cm²仍可优化以降低曝光能耗。 图形电镀蚀刻后，MY25最小线条宽度≤50μm，附着力较好，能满足大多数常规电子制造工艺需求；国内同行产品在100μm内无轻易脱落或变形，满足简单电子元器件制造，在高端制造领域可能良率下降。MY25展现出在高端市场的潜力和竞争力。 耐电镀蚀刻性能方面，MY25在百倍放大镜下观察线条边缘无渗镀；国际标杆产品各方面表现卓越；国内同行产品蚀刻后线路边缘整齐光滑且无渗镀。MY25与国内同行产品表现合格，但国际标杆产品综合表现更突出，MY25可借鉴其优势进一步优化。 本项目MY25良品率为88%，高于国内同行产品的76%，在生产工艺上有优势。但与国际标杆产品95%的良品率相比，可在生产流程控制、原材料质量管控等方面加强管理，提高良品率，增强市场竞争力以满足高端市场需求。 MY25实现全自主合成，在技术自主性和供应链稳定性方面优势显著，利于技术创新和成本控制。国际标杆产品国外采购，技术被垄断。国内同行产品生产树脂依赖国外合成，合成技术自主性有短板。本项目在合成技术自主性方面领先国内同行，与国际标杆相比，更能适应复杂市场环境和技术封锁风险，为产品长期发展提供技术支撑。 本项目MY25国内采购价格为4元/平方米。国际标杆产品价格为5元/平方米，相对较高。国内同行产品价格为4.3元/平方米。MY25在价格方面较国际标杆产品有明显优势，成本控制出色，为用户提供高性价比选择。与国内同行相比也有一定价格竞争力，在价格敏感型市场易占据有利地位。但需注意在降价格同时保持产品质量稳定，以实现长期可持续发展。