## 平行流换热器用高耐腐蚀性能超薄复合翅片箔关键技术开发及产业化成
成果名称： | 平行流换热器用高耐腐蚀性能超薄复合翅片箔关键技术开发及产业化
登记日期： | 2025/2/29
完成单位： | 乳源东阳光优艾希杰精箔有限公司,中南大学
完成人员： | 郭飞跃,吴佳丽,黄美艳,尹登峰,杜新伟,周根荣,王立新,杨杰,桂良宝,黄丽苹,林泽勇,陈日新,冯国涛,彭东旺,刘培康
研究起止日期： | 2015-01-01至2021-12-31
主要应用行业： | 制造业
高新技术领域： | 新材料
评价单位： | 韶关市高新技术产业促进会
评价日期： | 2023-12-15
成果简介： | 1、课题来源与背景 本项目属于计划外（编号4）自选项目。本项目由乳源东阳光优艾希杰精箔有限公司与中南大学共同合作研发完成。 汽车空调系统为汽车提供制冷、取暖、除霜、除雾和湿度控制等功能，它已成为满足车室内乘客舒适性和驾驶安全性的汽车重要附件之一。作为汽车空调中两个重要的部件，其换热效果会直接影响整个系统的性能。近年来，国内外对汽车空调换热器的研究主要集中在强化换热、提高效率、缩小体积等方面，并在这些方面取得了很大的进展，原有的胀管式翅片和管带式换热器结构形式，已逐渐被更高效、紧凑的平行流换热器所取代。全铝平行流换热器（又称微通道换热器）由于具有换热效率高、体积小、重量轻、耐高压等优点，已经被广泛用于汽车空调冷凝器、蒸发器、商用空调钎焊式热交换器上。特别是新能源汽车用热泵空调，除了常规制冷作用外，还兼具给车内制热、电池加热的作用，因此对空调冷凝器、蒸发器性能也提出了更高要求。本项目基于下游热交换器客户汽车轻量化需求，研发出一款厚度为0.07-0.08mm的高耐腐蚀复合翅片箔替代常规0.08-0.10mm厚度普通翅片。该翅片钎焊前后性能、抗下垂性能与常规0.08-0.1mm普通翅片相当，但厚度更薄，防脱翅、耐腐蚀性能更优，是一款高附加值产品。 2、技术原理及性能指标 为了满足汽车行业对于平行流换热器轻量化、长寿命要求，复合翅片箔的设计尤为重要。成分设计是本项目的核心技术，主要技术特点为：钎焊后MPE管、翅片、焊脚三者可形成理想的电位匹配；焊脚强度高提升翅片箔防脱翅性能，可更长效地保护MPE管。同时通过对成分、热处理、道次压下率等设计，使翅片材具有优良的抗下垂性能和耐腐蚀性能，从而延长复合翅片自身的寿命，延长空调换热器的服务年限。本项目研发的平行流换热器用高耐腐蚀性能超薄复合翅片箔的主要性能指标为：钎焊后抗拉强度≥140MPa、抗下垂值在20.8-26.6mm之间。 3、技术的创造性与先进性 （1）通过在4XXX钎焊层合金添加0.3-0.4%的铜元素，提高钎焊后复合翅片与MPE管连接的焊脚部位电位，使焊脚不易优先腐蚀，从根本上解决了平行流换热器焊脚易腐蚀脱落问题，从而延长了换热器的使用寿命。 （2）通过对芯材合金硅、铜、锰、锌元素含量的全新设计，与常规复合翅片使用的3003+1.5%锌芯材合金完全不同，将复合翅片箔芯层合金的锌含量提高至2.0-2.5%，采用该设计合金作为芯材可以中和因钎料层添加铜元素造成复合翅片箔电极电位的上升，保证翅片自身的耐腐蚀性能。 （3）开发了一款采用全新的铝-硅-铜系4XXX包覆层的合金，采用该合金生产的0.07-0.08mm减薄翅片，钎焊后换热器复合翅片与MPE管连接的焊脚部位结合强度提高20%以上。 （4）通过对成分、成品道次压下率和中间退火工艺的设计优选，尤其是通过工程验证得到最佳道次压下率，使生产的0.07-0.08mm减薄复合翅片钎焊前后的性能可达到常规0.08-0.1mm翅片同等水平，且高温抗下垂性能优良。 （5）通过设计钎焊层合金硅含量（7.9-9.5%）略高于市场上常规的4343钎焊材硅含量（6.8-8.2%），解决了翅片减薄后焊缝不饱满，容易虚焊的问题。采用该设计合金，材料减薄的同时焊接率得以保证，因而保证换热器的散热效率。同时，还可以适当降低钎焊温度、节能降耗，顺应低碳发展趋势。 4、技术的成熟程度，适用范围和安全性 平行流换热器用高耐腐蚀性能超薄复合翅片箔在2016年开始逐步推广，2016-2022年期间已累计销售了25150吨，具有厚度薄、焊后强度高、抗塌陷性好、耐腐蚀能力强等多重优点，主要应用于高档整车市场的汽车蒸发器、冷凝器等汽车热传输部件，实现了平行流换热器的重量减轻，推动了汽车轻量化和节能减排发展，对中国汽车产业碳达峰、碳中和战略起到了一定的推动作用。 5、应用情况及存在的问题 本项目产品已经批量、稳定供应与大众、本田配套的松芝大洋、马勒贝洱与现代汽车配套的韩国翰昂、与五菱汽车配套的南京协众、与奇瑞配套的博耐尔等公司，目前用户使用满意，订单稳步增长，市场也得到不断的拓展。