## 电化学电池用高倍率电解液研究开发与产业化应用成果登记公示信息
成果名称： | 电化学电池用高倍率电解液研究开发与产业化应用
登记日期： | 2025-01-10
完成单位： | 新源芯安科技（韶关）有限公司
完成人员： | 杨正求,张怀勇,闫铭,刘凯,耿学文,方险峰,黑俊,彭德峰,伍辉,曹恒,陈建文,沈一飞
研究起止日期： | 2023-07-01至2024-08-01
主要应用行业： | 制造业
高新技术领域： | 新材料
评价单位： | 韶关市产学研科普研学促进会
评价日期： | 2024-09-29
成果简介： | 一、立项背景 传统的煤炭、石油等化石燃料的使用正在造成世界各地的能源短缺、环境污染和全球变暖，严重威胁着社会发展和人类健康。中国作为能源消耗大国于2020年提出了“双碳”战略目标，即2030年实现“碳达峰”和2060年实现“碳中和”。“双碳”战略的提出使得一系列绿色清洁的可再生能源的发展进入了关键时期。其中，锂离子电池作为一种综合性能优异的新型能源已广泛应用于各个领域当中，如：电动汽车、智能电网及电子产品等。随着消费类电子产品﹑电动汽车和储能电源等领域的迅猛发展，锂离子电池正在朝三个方向发展：更快的充放电速度、更高的能量密度、更长的循环寿命。 目前，普通的商用锂离子电池虽然可以进行大倍率充放电，但同时可能会导致电解液副反应发生及正负极材料结构变化，不但会造成电池循环寿命的大幅度衰减，还可能会影响电池使用的相关安全性能以及电性能。因此，高倍率型锂离子电池需要经过专门的选材、设计，才可以达到客户的要求。电解液作为电芯的四大主材之一，其作用是充当锂离子在正负极之间运动的载体。电池充放电时，电极上可以快速导出电化学反应中生成的电子，但是在电解液中，锂离子需要扩散到电极表面参与电化学反应。如果电解液中锂离子扩散速率太低，就会导致液相传输过程成为控制步骤。在此市场需求和行业发展背景下，本项目旨在开发出电池电芯核心主材的高倍率电解液材料，在锂离子电池大倍率充放电过程时，实现不破坏电池本身的循环寿命和相关安全性及电性能的前提下，提高锂离子在电解液中的扩散系数，增大充放电倍率。 二、技术原理及性能指标 1.技术原理：电解液是锂离子电池的重要原材料，它同正极、负极、隔膜一起组成了锂电池的基本结构，其主要成分包括溶剂、添加剂和溶质锂电池放电时，由于正负极电势差，电子由负极出发通过外接电路到达正极形成电流。同时在电解液的溶液环境下，+1价的锂离子从负极出发通过隔膜到达正极完成循环。充电过程即为逆过程，在充放电循环中，电解液的本质作用就是稳定传导锂离子：传导是电解液的本质特征，稳定是电解液的性能要求。 依据电解液的结构原理和各组分作用机理，本项目的总体研发路线和思路主要包括： （1）高倍率电解液产业链分析和市场需求分析； （2）研究电池对高倍率电解液的性质要求及电解液在锂电池快速充放电过程中的主要作用； （3）研究影响锂离子在电解液中扩散系数的因素以及高倍率电解液对电池电化学性能的影响； （4）研究弱溶剂化对高倍率电解液影响的作用机理； （5）测试高倍率电解液物化性质（适配隔膜），并进一步进行电池性能测试（适配正负极材料），不断迭代优化电解液配方； （6）高倍率电解液量产工艺包的最终确定。 2.性能指标： （1）10C充电条件下电池容量：达到1C充电条件下的70%以上； （2）10C充电条件下能量密度：不低于150Wh/kg； （3）功率密度：不低于3000W/kg； （4）常温（25℃）循环容量保持率：4C循环1000圈，保持率90%； （5）高温（45℃）循环容量保持率：4C循环800圈不跳水； （6）电池内阻增长：25℃ 4C循环1000圈，内阻增长<20%； （7）常温循环充电恒流充入比：﹥75% （8）电池产气量：常温电池循环1000圈，无明显产气 三、.技术的创造性和先进性 1、研究发现并成功利用新型锂盐不对称结构降低 Li +的溶剂化效果，显著提高 Li + 转移速度；同时，引入粘度更低的羧酸酯溶剂与醚类溶剂，高效配合前者进一步提高 Li + 的去溶剂化，并完成了最优组分的实验确认，比例在 1:10–1:15 为最佳。 2、新型锂盐作为添加剂与 DTD、FEC 等组合使用可以得到多孔致密、厚度均匀且足够薄的低阻抗 SEI 与 CEI 钝化膜，并利用膜富含的 LiF 等无机物有效抑制电池后续循环 过程的副反应发生，降低电池产气与内阻的增长。实验确认其用量分别在 0.5%-1%和1%-3%，二者比例在 1:2 左右即能有效改善电池成膜效果。 3、实验发现新型锂盐需与其他的锂盐型添加剂如 LiFSI、LiPO2F2或 LiDFOB 等共同使用，两者配合可改善电解液的溶剂化结构，增大 Li +电导率，保证其在高倍率条件下电解液中的传输速度；新型锂盐与其他锂盐添加剂的比例在 1:1 左右效果显著，且总用量控制在 1%-3%最优 四、存在问题及解决思路 通过实验对比发现高倍率电解液对电池电化学性能的影响具有多面性，主要包括以下几个方面： 积极影响：提升倍率性能：能够在高电流密度下实现快速充放电，满足快速充电和大电流放电的需求；改善功率密度：使电池能够在短时间内输出更高的功率；低温性能优化：在低温环境下，有助于保持较好的离子导电性，减少电池性能的衰减。 消极影响：循环寿命可能缩短：高倍率充放电过程中，电极材料的结构可能更容易受到破坏，导致电池容量衰减加快，循环寿命降低；安全性挑战增加：快速的离子传输可能会引起局部过热，增加热失控的风险；成本上升：为实现高倍率性能，可能需要使用特殊的溶剂、添加剂或锂盐，增加了电解液的成本。 下一步，我们将持续深入研究这几者之间的更优平衡点，在更高使用安全的前提下实现更优的高性能、长寿命、低成本方案。