## 湿法炼锌中铜资源高效回收-铜萃取工艺优化与应用研究成果登记公示
成果名称： | 湿法炼锌中铜资源高效回收-铜萃取工艺优化与应用研究
登记日期： | 2025-01-23
完成单位： | 深圳市中金岭南有色金属股份有限公司丹霞冶炼厂
完成人员： | 王李娟,胡立,王刚,廖文讯,郑莉莉,胡凯,高艳芬,彭明星,罗庭苇,欧阳健,徐波,黎献文,梁志勇
研究起止日期： | 2022-01-01至2024-09-30
主要应用行业： | 制造业
高新技术领域： | 环境保护
评价单位： | 广东卓越质量研究院有限公司
评价日期： | 2024-11-17
成果简介： | ①课题来源与背景： 丹冶厂是国内首家大规模采用锌氧压浸出工艺并综合回收镓锗等稀贵金属的冶炼企业。在铜综合回收方面，丹冶厂通过氧压浸出、中和置换、富氧浸出及除杂萃取等工艺，将锌精矿中的金属铜富集到镓锗萃余液中，再经铜萃取及旋流电铜工艺提取铜产品。 随着市场对铜需求的不断增长，丹冶厂于2017年新增旋流电铜板体设备，将铜电积产能从200吨/年提升至400吨/年。然而，由于铜萃取工艺未同步优化升级，萃取设备长期超负荷运行，导致铜萃取处理能力和技术指标持续下滑，其中铜萃取剂单耗高达46.17Kg/t·Cu，远超行业标准。这一系列问题严重制约了电铜生产效益的进一步提升。 为解决上述瓶颈，丹冶厂成立专项攻关小组，针对当前采用的CP150萃取剂的抗失效性能开展深入研究，分析其失效原因并制定优化方案。通过技术攻关和工程化改进，项目成功实现了以小改造显著提升铜萃取效率和经济效益的目标，为行业内铜冶炼技术升级提供了重要参考和实践经验。 ②技术原理及性能指标： 技术原理 本项目对CP150萃取剂的失效原因进行了深入研究，主要包括失效机制分析、实验研究、降解分析等。 1、失效机制分析 主要受酸碱度、温度及水相组成影响，导致羟肟萃取剂的降解。研究表明，水相组成和温度会显著加快萃取剂的降解速率。 2、实验研究 通过模拟降解实验，研究不同条件下萃取剂的降解情况。结果表明，温度的提高和高锰酸根、硝酸根的存在会加剧萃取剂的氧化降解和硝化降解。 3、降解分析 采用最大铜负载量的降低率来表征有机萃取剂的降解率，研究结果显示，在有硝酸根浓度，有硝酸根存在时，萃取、反萃循环次数，及温度是影响萃取剂降解的关键因素。 性能指标： 通过实验结果对萃取箱进行改造，效果可行。改造前萃取箱功能级划为：1 级萃余液澄清、8 级萃取、2 级酸洗、6级反萃、1级有机相澄清，铜萃取共计18级。将原1套萃取改造为两套铜萃取并联运行模式，改造后的单套铜萃取功能级划为：1 级萃余液澄清、3级萃取、2 级酸洗、2级反萃、1级有机相澄清，单套铜萃取箱9级，两套共计18级。 工程化改造具体内容为：1）原铜萃取箱增加部分法兰及管道，由原有的1套萃取系统改造为2套，进液口均为萃取箱上部进入；2）铜萃取箱萃余液澄清2增加连通管道，连通管道连接方式为侧出底进；3）在增设的有机相澄清1出口增加可调节挡板；4）增加铜反萃剂降温换热器；5）增加萃铜余液中和返回萃铜料液管路。 铜萃取率提高至96.99%，反萃率达99.65%，萃取剂单耗从43.37kg/t·Cu降至10.79kg/t·Cu，铜电积年产量提升至443.81吨​ ③技术的创造性与先进性： 创造性：明确了CP150萃取剂在酸性环境中的失效机理，创新性地提出了抗降解措施，并优化了工艺参数，如萃取温度、O/A比及萃取时间，显著提升了铜资源回收效率。 先进性：提出的工艺路线兼顾高效与低耗，达到了行业先进水平，特别是在旋流电铜工艺的应用中实现了铜萃取剂消耗的大幅度下降和铜电积产能的稳步提升 ④技术的成熟程度，适用范围和安全性： 成熟程度：经过长期生产实践验证，技术已达到稳定可靠的应用水平。工程化改造后，生产指标全面优化，显示出高水平的技术成熟度。 适用范围：适用于有色金属冶炼中铜资源的高效回收，尤其适用于铅锌冶炼企业的生产优化与扩产需求。 安全性：萃取剂和工艺条件符合环境和安全标准，减少了有害废弃物排放，降低了环境污染风险。 ⑤应用情况及存在的问题： 应用情况：项目技术已在丹冶厂铜冶炼系统中成功应用，实现了电铜产量从370.29吨增长至443.81吨，直接经济效益达348万元，社会效益显著。 存在的问题：尽管铜萃取剂单耗显著降低，但仍有进一步优化空间，如萃取剂配方的改进和工艺的精细化管理。未来将继续深入研究以进一步提升技术经济性。