## 新美系原种猪的试养研究及技术推广成果登记公示信息
成果名称： | 降低硫酸铜单耗的工艺技术研究与应用
登记日期： | 2020-04-21
完成单位： | 深圳市中金岭南有色金属股份有限公司丹霞冶炼厂
完成人员： | 张登凯,欧阳全红,曾日明,滕年高,刘文东,袁彬,舒强,邓磊,吴国庆,刘标,李铭,黎杰
研究起止日期： | 2018-07-23至2019-12-01
主要应用行业： | 制造业
高新技术领域： | 环境保护
评价单位： | 韶关市节能循环经济协会
评价日期： | 2020-03-16
成果简介： | ①课题来源与背景：丹霞冶炼厂采用氧压浸出-中和置换-针铁矿除铁-净化-电积工艺，净化工序采用二段正向锑盐净化工艺，一段高温除铜、钴、砷、锑、锗及大部分镉，二段低温除残镉，不仅能耗少，且上游除铁工序可控制较高的温度以强化铁、砷、锑、锗的去除，并有利于下一步降温除钙。因工厂调整使用两个高铁槽作为转窑酸解液中和除铁反应槽致使反应时间缩短2-3h，除铁工序为加快反应进程及除锗需要，需要消耗大量硫酸铜作为辅助添加剂。净化工序为了强化锑盐法对钴的置换作用，需要向溶液中加入一定量的硫酸铜。硫酸铜在除铁工序与净化工序作为添加剂在净化车间生产起着重要作用。铜离子的存在能活化锌粉，对置换过程起促进作用。当铜离子含量低时，除镉效果差，锌粉浮渣多；但铜离子含量过高时，又不利于铜镉的除去和并使锌粉用量剧增。净化车间作为丹霞冶炼厂ZPL工艺流程上承上启下的关键一环，高效、稳定的净化工艺，是直接影响丹霞冶炼厂正常生产的关键因素，氧压浸出搭配除铁工艺设计最初建立在试验基础上，没有大规模应用该技术进行工业生产，对关键技术和使用情况认识有限。为适应日后工厂达产后大规模生产的需要，需要科研攻关在保证质量的前提下提高除铁、净化效率，保证溶液质量，降低生产成本。 ②技术原理及性能指标：采用除铁工艺原理、脱除As和Ge反应原理、锌粉置换法的一般原理达到富氧在除铁过程中的创造性运用，提高反应速率，强化除Fe效果，稳定去杂及稳定渣型效果；实验摸索高铁出口最佳工艺条件，提高除锗效率，降低铁渣渣量，提升铁渣品位，实验摸索最佳高铁pH值；实验锑白、硫酸铜、溶液钴浓度对除钴及钴复溶平衡点的探索，及时有效调整硫酸锌净化工艺参数；净化渣的资源化利用，有效降低了硫酸铜用量；皮带秤在净化中的创造性应用。 ③技术的创造性与先进性：首创ZPL针铁矿富氧除铁工艺，摸索最佳富氧浓度；锌粉分别加入，使用皮带秤加锌粉；锑白浆化液、硫酸铜分别浆化精准加入；高铁pH值梯度式控制，强化中和剂利用率，破坏铁渣酸溶锌，降低铁渣含锌；废电解液DCS精准控制；空氧混合器混合氧气、压缩空气。 ④技术的成熟程度，适用范围和安全性：本项目属于工艺创新应用，并能根据实际生产情况进行技术调整和应用；本工艺应用于丹霞冶炼厂的改建，可降低生产成本，提升产品质量；本工艺可应用于硫酸锌除铁工艺及硫酸锌净化改进工艺；本工艺实施后在满足除铁及净化除杂需要，大大降低了中和剂及锌粉单耗，产生可观的社会效益。 ⑤应用情况及存在的问题：强化了对除铁工艺的推广，通过对硫酸铜单耗的工艺技术研究与应用，铁渣量大幅降低，铁渣品位优于同行业，提高氧气浓度，增大了反应动力常数K值，可有效降低中和剂单耗，降低了除锗难度，大幅减少了硫酸铜消耗。强化了净化工艺精准控制，实现了湿法炼锌深度净化，新液含钴低于0.25mg/l，大大简化了生产操作难度，有效降低了硫酸锌钴镉复溶，提高了一次净化合格率，提升锌片质量，有效降低锌粉单耗，减少硫酸铜消耗，适用于大流量大产能湿法炼锌企业。