## 新美系原种猪的试养研究及技术推广成果登记公示信息
成果名称： | 氧压浸出反应热综合利用
登记日期： | 2020-04-21
完成单位： | 深圳市中金岭南有色金属股份有限公司丹霞冶炼厂
完成人员： | 胡东风,杨平,周东风,袁滔,谢爱城,黄勇光,苟争永,姜剑,廖明超,王万平,颜会龙,郭涛,黄尔千,杨柳,张庆恩,马静,罗杰军,邓平,张军,陈诗豪,袁旺
研究起止日期： | 2018-01-08至2018-12-03
主要应用行业： | 制造业
高新技术领域： | 先进制造
评价单位： | 韶关市节能循环经济协会
评价日期： | 2020-03-16
成果简介： | ①课题来源与背景：随着国家对环保要求越来越严，工厂践行“绿水青山就是金山银山”的发展理念，节能降耗减排是工厂首先考虑目标。2016年针对现场情况，开始对高压釜、闪蒸槽和调节槽排出废气中热量综合治理技术创新改造。 ②技术原理及性能指标：在氧压浸出生产过程中，一段加压浸出温度控制在102~112℃，由于锌加压浸出反应是放热反应，一段加压浸出放出的反应热足够满足生产要求，无需加入高压蒸汽或加热废酸；二段加压浸出温度控制在145~155℃，由于一段浸出率达到50%以上，二段锌加压浸出的反应热不足以保障二段浸出的釜温，需要将入釜的废酸加热至75~80℃，并补充高压蒸汽来维持高压釜的温度。造成了蒸汽使用量大，加大了煤的消耗，增加了生产成本，同时燃烧的煤炭排放的废气又会增大治理成本。锌加压浸出反应釜的温度控制在155℃左右，闪蒸槽控制温度在120℃左右，调节槽控制温度在105℃，在降温降压的过程中产生了大量的高温水蒸气，这些蒸汽经过洗涤塔洗涤后排入大气，大量的热能不能回收再利用，造成能源的浪费；同时蒸汽夹带的酸性矿浆、有害气体、硫磺粉尘等排放空气中又会造成环境污染，生产过程中易造成安全环保事故。锌氧压浸出生产过程中，高压釜、闪蒸槽及调节槽有大量高温蒸气排出，温度约110~155℃，排放的废气将洗涤水加热到97℃左右，这些热水可以通过换热器加热生产需要的废酸，节约蒸汽的使用，同时在反应热利用的过程中，可以更好的将排放废气进行洗涤，达到国家最低排放标准。废气洗涤塔循环洗涤水加热废酸使用3台螺旋板式换热器实现热交换，并联安装2用1备，热的循环洗涤水由循环洗涤液泵从废气洗涤塔内抽出，泵送入2台换热器内，从换热器内出来的被降温的循环洗涤水进入废气洗涤塔塔顶用于洗涤废气，同时捕集废气的热能，然后又从塔底被循环洗涤泵抽出，泵入换热器，如此循环。正常运行时循环洗涤水的流量约180~200m3/h，换热前的温度约92~97℃，换热后温度约在75-80℃。此部分热量可以将90~130m3/h左右的废酸从换热前的30~35℃换热至70-85℃。换热后的热水经过溢流进入到下一个工序进行收集，这部分温度90℃的热水通过泵送入综合回收车间进行换热使用，进一步对热能进行回收利用，多余的热水则进入污水站进行处理。 ③技术的创造性与先进性：项目解决了反应热回收利用的多项关键技术，在结构上设计采用了多级洗涤喷淋、喷淋多组分散安装提高热量捕集效率、洗涤水梯级利用，在换热上采用超大螺旋板式换热器并联安装等新技术，其技术水平走在前列，达到国际先进水平，申请并获授权2项国家实用新型专利。分级洗涤，综合利用。采用多级循环洗涤对废气中热量进行回收循环利用，实现热量高效回收利用。热量梯级利用，节能减排，显著降低了蒸汽单耗和生产成本。提高水的利用率，消除环保风险。降温后的洗涤水继续进入洗涤塔进行热量的捕集回收，减少清水使用量级废水的排放量，提高了水的利用效率，实现工厂节能减排目标。实现超大螺旋板式换热器现场应用技术。利用大换热面积最大限度的回收热量，提高热量利用率，同时加大了换热器通道间隙，避免了换热介质中固体颗粒堵塞换热器，从而延长使用寿命。维护成本低，操作简单。由于使用钛材质设备及管道，极大的提高了耐腐蚀性，无需进行其他维护，节约成本。同时对换热进行DCS控制管理，操作简单化，大大减轻了现场劳动强度。 ④技术的成熟程度，适用范围和安全性：近年来国内外陆续多家冶炼厂采用锌氧压浸出工艺，国内新建的呼伦贝尔铅锌冶炼厂和西部矿业等冶炼厂均采用两段氧压浸出工艺，其高压蒸汽用量在20t/h左右，同时继续在用低压蒸汽换热废酸，反应热未能有效利用，生产成本较高。其中驰宏锌锗呼伦贝尔矿业公司使用闪蒸槽闪蒸蒸汽用于余热废酸到50-60℃，远不能满足生产，还需继续使用低压蒸汽预热；而西部矿业锌冶炼厂没有利用闪蒸蒸汽；因没有充分使用反应热，两段生产热不平衡，二段需大量蒸汽维持生产，既带来较大生产运行成本，也给湿法炼锌体积平衡控制带来很大困难，后序工序需重新使用蒸汽蒸发。目前丹霞冶炼厂高压蒸汽用量平均用量为4-5t/h，夏天时可以基本实现自热平衡，不用高压蒸汽，且已全年停止使用低压蒸汽换热废酸，反应热回收利用率高，同时又减少废气排放。该项目的成功应用，换热温度达到80℃以上，废气洗涤效果良好，废气硫酸雾排放浓度13.2mg/m³（国家标准排放量35mg/m³），其技术水平走在前列，达到国内先进水平。 ⑤应用情况及存在的问题：锌氧压浸出工艺是目前炼锌工艺中最先进、环保的清洁生产工艺，具有流程短、环保、综合回收效果好、原料适应性强的特点。该工艺最大的特点是硫以单质形式回收，从而避免了SO2烟气的产生，消除了含硫烟气排放对环境的污染。代表了未来湿法炼锌工艺的发展方向，对我国铅锌行业的生产具有指导意义。