## Sheet1
建筑钢材等24种重点监管产品质量专项监督抽查结果汇总表
序号 | 生产企业名称(标称) | 产品名称 | 型号规格 | 检验依据 | 检验结论 | 不合格项目
1 | 广东凤阁铝业有限公司 | 电泳涂漆型材 | 92810A 膜厚等级：EA21 6063-T5 壁厚：1.2mm Ⅱ级 | GB/T 5237.3-2017 | 不合格 | 漆膜局部厚度
2 | 乐昌市彬林木业有限公司 | 细木工板 | 2440mm×1220mm×16mm E<sub>1</sub> | GB/T 5849-2016 | 不合格 | 甲醛释放量
3 | 新丰誉桦中纤板有限公司 | 中密度纤维板MDF-FN REG | 1220mm×2745mm×18mm 甲醛限量：MDI E<sub>1</sub>级 优等品 | GB/T 11718-2009 | 不合格 | 静曲强度
4 | 广东韶钢松山股份有限公司 | 钢筋混凝土用热轧光圆钢筋盘条 | HPB300 Φ10mm | GB/T 1499.1-2017 | 合格
5 | 广东韶钢松山股份有限公司 | 钢筋混凝土用热轧带肋钢筋直条 | HRB400E Φ14mm | GB/T 1499.2-2018 | 合格
6 | 广东粤韶钢铁有限公司 | 钢筋混凝土用热轧带肋钢筋 | HRB400E Φ22mm | GB/T 1499.2-2018 | 合格
7 | 韶关市新伟金属工贸有限公司 | 钢筋混凝土用热轧带肋钢筋 | HRB400E Φ25mm | GB/T 1499.2-2018 | 合格
8 | 韶关市曲江宏创钢管有限公司 | 低压流体输送用焊接钢管 | Q235B DN40×3.0mm | GB/T 3091-2015 | 合格
9 | 韶关市凌鹏水泥有限公司 | 矿渣硅酸盐水泥 | P·S·A 32.5R | GB 175-2007GB 31893-2015GB 6566-2010 | 合格
10 | 韶关曲江区龙腾水泥实业有限公司 | 矿渣硅酸盐水泥 | P·S·A 32.5R | GB 175-2007GB 31893-2015GB 6566-2010 | 合格
11 | 广东鸿丰水泥有限公司 | 普通硅酸盐水泥 | P·O 42.5R | GB 175-2007GB 31893-2015GB 6566-2010 | 合格
12 | 新丰交通升庆水泥有限公司 | 火山灰质硅酸盐水泥 | P·P 32.5R | GB 175-2007GB 31893-2015GB 6566-2010 | 合格
13 | 韶关市华兴水泥实业有限公司 | 火山灰质硅酸盐水泥 | P·P 32.5R | GB 175-2007GB 31893-2015GB 6566-2010 | 合格
14 | 翁源县中源发展有限公司 | 普通硅酸盐水泥 | P·O 42.5R | GB 175-2007GB 31893-2015GB 6566-2010 | 合格
15 | 广东省翁源县宝源水泥厂 | 火山灰质硅酸盐水泥 | P·P 32.5R | GB 175-2007GB 31893-2015GB 6566-2010 | 合格
16 | 仁化县达昌建材凡口水泥有限公司 | 矿渣硅酸盐水泥 | P·S·A 32.5R | GB 175-2007GB 31893-2015GB 6566-2010 | 合格
17 | 乐昌市汇力水泥有限公司 | 普通硅酸盐水泥 | P·O 42.5R | GB 175-2007GB 31893-2015GB 6566-2010 | 合格
18 | 乐昌市坪石三益水泥股份合作公司 | 火山灰质硅酸盐水泥 | P·P 32.5R | GB 175-2007GB 31893-2015GB 6566-2010 | 合格
19 | 乐昌市中建材水泥有限公司 | 硅酸盐水泥熟料 | 通用水泥熟料 | GB/T 21372-2008GB 6566-2010 | 合格
20 | 乐昌市中建材水泥有限公司 | 普通硅酸盐水泥 | P·O 42.5R | GB 175-2007GB 31893-2015GB 6566-2010 | 合格
21 | 乐昌市金禾水泥有限公司 | 火山灰质硅酸盐水泥 | P·P 32.5R | GB 175-2007GB 31893-2015GB 6566-2010 | 合格
22 | 南雄市彤置富水泥建材投资有限公司 | 普通硅酸盐水泥 | P·O 42.5R | GB 175-2007GB 31893-2015GB 6566-2010 | 合格
23 | 广东省乳源瑶族自治县侯公渡韶源水泥厂 | 火山灰质硅酸盐水泥 | P·P 32.5R | GB 175-2007GB 31893-2015GB 6566-2010 | 合格
24 | 韶关市柏林新型建筑材料有限公司 | 预拌混凝土 | C30 | GB/T 14902-2012GB 6566-2010 | 合格
25 | 仁化县智飞混凝土有限公司 | 预拌混凝土 | C30 | GB/T 14902-2012GB 6566-2010 | 合格
26 | 乐昌市坪石镇烨林商品混凝土有限公司 | 预拌混凝土 | C30 | GB/T 14902-2012GB 6566-2010 | 合格
27 | 乳源瑶族自治县建林商品混凝土有限公司 | 预拌混凝土 | C30 | GB/T 14902-2012GB 6566-2010 | 合格
28 | 乳源瑶族自治县嘉旺商品混凝土搅拌有限公司 | 预拌混凝土 | C25 | GB/T 14902-2012GB 6566-2010 | 合格
29 | 韶关市三创混凝土有限公司 | 预拌混凝土 | C20 | GB/T 14902-2012GB 6566-2010 | 合格
30 | 韶关市曲江顺翔混凝土有限公司 | 预拌混凝土 | C25 | GB/T 14902-2012GB 6566-2010 | 合格
31 | 南雄市鸿宇混凝土有限公司 | 预拌混凝土 | C30 | GB/T 14902-2012GB 6566-2010 | 合格
32 | 南雄市深广雄混凝土有限公司 | 预拌混凝土 | C35 | GB/T 14902-2012GB 6566-2010 | 合格
33 | 翁源县安和混凝土有限公司 | 预拌混凝土 | C30 | GB/T 14902-2012GB 6566-2010 | 合格
34 | 新丰县臻丰混凝土有限公司 | 预拌混凝土 | C30 | GB/T 14902-2012GB 6566-2010 | 合格
35 | 乳源瑶族自治县宏建商品混凝土有限公司 | 预拌混凝土 | C25 | GB/T 14902-2012GB 6566-2010 | 合格
36 | 韶关市曲江建浩建材实业有限公司 | 高效减水剂 | 缓凝型 JZB-PC3型 | GB 8076-2008 | 合格
37 | 韶关市浈江区稳安建材厂 | 烧结多孔砖(煤矸石) | 240mm×190mm×110mm | GB/T 13544-2011 | 合格
38 | 广东台实实业有限公司 | PET湿铺防水卷材 | H S 1.5 20 | GB/T 35467-2017 | 合格
39 | 广东赛力克防水材料股份有限公司 | 湿铺防水卷材 | ES 1.5-20 | GB/T 35467-2017 | 合格
40 | 广东宏源防水科技发展有限公司 | 湿铺防水卷材 | HS 1.5-20 | GB/T 35467-2017 | 合格
41 | 韶关市筑城新型节能建材有限公司 | 蒸压加气混凝土砌块 | 600mm×200mm×100mm A5.0 B07 合格品 | GB/T 11968-2006 | 合格
42 | 韶关市昌鑫汇新型环保建材有限公司 | 蒸压加气混凝土砌块 | 600mm×200mm×200mm A5.0 B07 合格品 | GB/T 11968-2006 | 合格
43 | 韶关市顺展新型材料有限公司 | 蒸压加气混凝土砌块 | 600mm×200mm×200mm A5.0 B07 合格品 | GB/T 11968-2006 | 合格
44 | 韶关市世邦新型建材有限公司 | 蒸压加气混凝土砌块 | 600mm×200mm×200mm A5.0 B07 合格品 | GB/T 11968-2006 | 合格
45 | 韶关市新丰县宏泰新型墙体有限公司 | 蒸压加气混凝土砌块 | 600mm×200mm×200mm A5.0 B07 合格品 | GB/T 11968-2006 | 合格
46 | 南雄市侨化工有限公司 | 强力免钉胶 | 300mL/支 | GB18583-2008 | 合格
47 | 南雄市明威胶粘涂料化工有限公司 | 高级环保喷胶 | 25kg/桶 | GB18583-2008 | 合格
48 | 仁化县博世铝业有限公司 | 铝合金建筑型材（电泳） | 8607A 6063-T5 壁厚：1.4mm B Ⅱ级 | GB/T 5237.3-2017 | 合格
49 | 广东阜威铝业有限公司 | 光企-电泳涂漆型材 | 8006H 膜厚等级：EB16 6063-T5 壁厚：1.4mm Ⅱ级 | GB/T 5237.3-2017 | 合格
50 | 广东始兴县华洲木业有限公司 | 刨花板 | 2440mm×1220mm×18mm | GB/T 4897-2015 | 合格
51 | 广东五联木业集团有限公司 | 均质刨花板 | 2440mm×1220mm×16mm P1型 E<sub>1</sub> | GB/T 4897-2015 | 合格
52 | 仁化县奥达胶合板有限公司 | 混凝土模板用胶合板 | 1830mm×915mm×18mm 合格品 | GB/T 17656-2018 | 合格
53 | 乐昌市梅花镇木制品加工厂 | 细木工板 | 2440mm×1220mm×17mm E<sub>1</sub> 优等品 | GB/T 5849-2016 | 合格
54 | 乐昌市华翔木业有限公司 | 细木工板 | 2440mm×1220mm×17mm E<sub>0</sub> 一等品 | GB/T 5849-2016 | 合格
55 | 乐昌市申兴大芯板厂 | 细木工板 | 2440mm×1220mm×17mm E<sub>1</sub> 优等品 | GB/T 5849-2016 | 合格
56 | 广东汉鸿木业有限公司 | 刨花板(干燥家具型) | 2440mm×1220mm×18mm E<sub>1</sub> | GB/T 4897-2015 | 合格
57 | 鸿伟木业（仁化）有限公司 | 刨花板 | 1220mm×2440mm×16mm P<sub>2</sub>型E<sub>1</sub> | GB/T 4897-2015 | 合格
58 | 广东志成冠军集团有限公司仁化分公司 | 阀控密封式铅酸蓄电池 | 6-FM-7(12V7Ah) | GB/T 19639.1-2014 | 合格
59 | 广东讯天新能源有限公司 | 小型阀控密封式铅酸蓄电池 | 6-FM-6(12V6AH/20HR) | GB/T 19639.1-2014GB/T 19639.2-2014 | 合格
60 | 广东西力电源有限公司 | 通用阀控式铅酸蓄电池 | 6-F-6(12V6AH/20HR) | GB/T 19639.1-2014 | 合格
61 | 广东英业达电子有限公司 | 阀控密封式铅酸蓄电池 | 6-FM-24(12V24A/20HR) | GB/T 19639.1-2014 | 合格
62 | 广东古粤新能源科技有限公司 | 通用阀控密封式铅酸蓄电池 | 6-FM-7(12V7Ah/20HR) | GB/T 19639.1-2014 | 合格
63 | 广东日月潭电源科技有限公司仁化分公司 | 阀控密封式铅酸蓄电池 | 6-FM-7(12V7AH) | GB/T 19639.1-2014 | 合格
64 | 韶关市童氏电源科技有限公司 | 起动用铅酸蓄电池 | 6-QW-60 55D26L | GB/T 5008.1-2013GB/T 5008.2-2013 | 合格
65 | 乐昌市坪石星宇蓄电池厂 | 起动用免维护铅酸蓄电池 | LZ-400 6-QWL2-450(400) | GB/T 5008.1-2013GB/T 5008.2-2013 | 合格
66 | 广东金悦诚蓄电池有限公司 | 阀控密封式铅酸蓄电池 | 6-FM-7 JYC12V7Ah | GB/T 19639.1-2014 | 合格
67 | 韶关市曲江宏基电源科技有限公司 | 摩托车专用高性能免维护电池 | 6-MFQ-4 | GB/T 23638-2009 | 合格
68 | 广东升隆电源有限公司 | 阀控式铅酸蓄电池 | 6GFM-17 12V17Ah | GB/T 19638.1-2014 | 合格
69 | 广东升隆电源有限公司 | 起动用铅酸蓄电池 | N50 12V50AH | GB/T 5008.1-2013GB/T 5008.2-2013 | 合格
70 | 广东基亿通用电气有限公司 | 阀控式铅酸蓄电池 | GB12-6 6FM6 | GB/T 19639.1-2014 | 合格
71 | 韶关钜之阵新能源有限公司 | 铅酸蓄电池 | NA7-12 12V17Ah | GB/T 19638.1-2014 | 合格
72 | 广东能易储能科技有限公司 | 阀控密封式铅酸蓄电池 | JNP80-12 12V80Ah | GB/T 19638.1-2014 | 合格
73 | 广东统力电源科技有限公司 | 摩托车用铅酸蓄电池 | 6-MFQ-7IV（12V7Ah） | GB/T 23638-2009 | 合格
74 | 韶关市浈江区金辉电线电缆厂 | 铜芯聚氯乙烯绝缘电缆 | 60227 IEC 01(BV) 2.5mm<sup>2</sup> 450/750V | GB/T 5023.3-2008 | 合格
75 | 韶关市浈江区东联精工电线厂 | 聚氯乙烯绝缘无护套电缆电线 | BLV 4mm<sup>2</sup> 450/750V | JB/T 8734.2-2016 | 合格
76 | 韶关市好彩电线电缆厂 | 铜芯聚氯乙烯绝缘电线 | 60227IEC 01(BV) 450/750V 1.5mm<sup>2</sup> 1/1.38mm | GB/T 5023.3-2008 | 合格
77 | 韶关市好彩电线电缆厂 | 聚氯乙烯绝缘聚氯乙烯护套电力电缆 | VLV 1×25mm<sup>2</sup> 0.6/1Kv | GB/T 12706.1-2008 | 合格
78 | 韶关市电线厂有限公司 | 铜芯聚氯乙烯绝缘聚氯乙烯护套圆型电线 | BVV 300/500V 2.5mm<sup>2</sup> | JB/T 8734.2-2016 | 合格
79 | 韶关吉华线缆科技有限责任公司 | 单相两极不可拆插头 | JH-01 6A 250V～ 60227IEC52（RVV）2×0.5mm<sup>2</sup> 300/300V | GB/T 2099.1-2008 | 合格
80 | 翁源县景发复合肥有限公司 | 掺混肥料（高浓度） | 50kg/包 总养分≥52% 24-5-23 高氯 | GB 21633-2008SZJ31国检34-2019 | 合格
81 | 乐昌市正农微肥有限公司 | 含微量元素水溶肥料 | 100克/包 | SZJ31国检3—2017NY 1428-2010 | 合格
82 | 韶关市浈江区乾坤王恒丰肥料有限公司 | 微量元素水溶肥 | 500mL/瓶 | NY 1428-2010 | 合格